## 场景1 完成扣电and电导配液，以及部分单独软包配液
算法批次 | 配方ID | 创建日期 | 配液瓶类型 | 混匀时间(s) | 扣电组装分液体积 | 软包组装分液体积 | 电导测试分液体积 | 电导测试分液瓶数 | LiPF6(g) | LiDFOB(g) | DTD(g) | SA(g) | LiFSI(g) | LiPO2F2(g) | EC(g) | VC(g) | AND(g) | HTCN(g) | DENE(g) | TMSP(g) | TMSB(g) | EP(g) | DEC(g) | EMC(g) | SN(g) | DMC(g) | FEC(g)
TEST-02 | DP20250927001 | 9/27/25 | 配液小瓶 | 60 | 2 |  | 0 | 0 | 0 | 0.03 |  |  | 0 | 0 | 0 | 0 | 0 | 0 | 0 | 0 | 0 | 0 | 0 | 0 | 0 | 3 | 0